## 报表
附件
河北省产品质量监督抽查检出不合格样品信息表
一、电线电缆
序号 | 行政区划 |  | 样品名称 | 标称 商标 | 规格型号 | 受检（样品采集）单位 | 标称生产单位 | 判定 结果 | 不合格项目
| 市 | 县区
1 | 邢台市 | 宁晋县 | 交联聚乙烯绝缘聚氯乙烯护套电力电缆 | / | YJLV-0.6/1 3×25+1×16 | 河北锐淼线缆有限公司 | 河北锐淼线缆有限公司 | 不合格 | 标志-标志间距离
2 | 邢台市 | 宁晋县 | 铝芯聚氯乙烯绝缘聚氯乙烯护套电力电缆(聚氯乙烯绝缘聚氯乙烯护套电力电缆) | / | VLV-0.6/1 1×35 | 赢盛电线电缆有限公司 | 赢盛电线电缆有限公司 | 不合格 | 标志间距离
3 | 邢台市 | 宁晋县 | 额定电压1kV铝芯交联聚乙烯绝缘架空电缆 | / | JKLYJ-1 1×70 | 联联线缆有限公司 | 联联线缆有限公司 | 不合格 | 标志间距离
4 | 邯郸市 | 魏县 | 全塑电力电缆(交联聚乙烯绝缘聚氯乙烯护套电力电缆) | / | YJLV-0.6/1 1×95 | 河北益久电线电缆有限公司 | 河北益久电线电缆有限公司 | 不合格 | 绝缘空气烘箱老化前后抗张强度变化率、绝缘空气烘箱老化前后断裂伸长率变化率、绝缘收缩试验
5 | 邢台市 | 宁晋县 | 电力电缆(交联聚乙烯绝缘聚氯乙烯护套电力电缆) | / | YJLV-0.6/1 1×35 | 鲁宇电缆有限公司 | 鲁宇电缆有限公司 | 不合格 | 标志内容检查
6 | 邢台市 | 宁晋县 | 交联聚乙烯绝缘聚氯乙烯护套电力电缆 | / | YJLV-0.6/1 4×35 | 津通达线缆有限公司 | 津通达线缆有限公司 | 不合格 | 标志间距离
7 | 邢台市 | 宁晋县 | 交联聚乙烯绝缘聚氯乙烯护套电力电缆 | / | YJLV-0.6/1 4×35 | 河北前锋电缆有限公司 | 河北前锋电缆有限公司 | 不合格 | 标志内容检查
8 | 邢台市 | 宁晋县 | 聚氯乙烯绝缘聚氯乙烯护套电力电缆 | / | VLV-0.6/1 3×35 | 河北晋美线缆有限公司 | 河北晋美线缆有限公司 | 不合格 | 绝缘平均厚度、绝缘最薄点厚度
9 | 邢台市 | 宁晋县 | 交联聚乙烯绝缘聚氯乙烯护套电力电缆 | / | YJV-0.6/1 3×6+1×4 | 能工线缆有限公司 | 能工线缆有限公司 | 不合格 | 绝缘老化前抗张强度
10 | 邢台市 | 宁晋县 | 电力电缆(交联聚乙烯绝缘聚氯乙烯护套电力电缆) | / | YJLV-0.6/1 4×35 | 河北明特电缆科技有限公司 | 河北明特电缆科技有限公司 | 不合格 | 标志内容检查
11 | 邢台市 | 宁晋县 | 聚氯乙烯绝缘聚氯乙烯护套电力电缆 | / | VLV-0.6/1 4×10 | 劲安电线电缆有限公司 | 劲安电线电缆有限公司 | 不合格 | 绝缘平均厚度、 绝缘最薄点厚度、标志内容
12 | 邢台市 | 宁晋县 | 交联聚乙烯绝缘聚氯乙烯护套电力电缆 | / | YJLV-0.6/1 4×16 | 正航线缆有限公司 | 正航线缆有限公司 | 不合格 | 护套空气烘箱中失重试验
13 | 邢台市 | 宁晋县 | 交联聚乙烯绝缘聚氯乙烯护套电力电缆 | / | YJV-0.6/1 4×10 | 贺成线缆有限公司 | 贺成线缆有限公司 | 不合格 | 绝缘机械性能(空气烘箱老化前后抗张强度变化率、空气烘箱老化前后断裂伸长率变化率)
14 | 唐山市 | 开平区 | 铝芯交联聚乙烯绝缘聚氯乙烯护套电力电缆(交联聚乙烯绝缘聚氯乙烯护套电力电缆) | / | YJLV-0.6/1 1×150 | 润德华光线缆(唐山)有限公司 | 润德华光线缆(唐山)有限公司 | 不合格 | 护套机械性能(空气烘箱中失重试验）
15 | 唐山市 | 开平区 | 铝芯交联聚乙烯绝缘聚氯乙烯护套电力电缆(交联聚乙烯绝缘聚氯乙烯护套电力电缆) | / | YJLV-0.6/1 4×35 | 汉成线缆有限公司 | 汉成线缆有限公司 | 不合格 | 标志间距离
16 | 承德市 | 承德县 | 聚氯乙烯绝缘聚氯乙烯护套控制电缆 | / | KVV-450/750 4×2.5 | 承德可得电子有限责任公司 | 承德可得电子有限责任公司 | 不合格 | 绝缘机械性能(交货状态断裂伸长率原始值、空气烘箱老化后断裂伸长率)
17 | 邢台市 | 新河县 | -(交联聚乙烯绝缘聚氯乙烯护套电力电缆) | / | YJLV-0.6/1 4×16 | 河北讯科线缆有限公司 | 河北讯科线缆有限公司 | 不合格 | 绝缘空气烘箱老化前后抗张强度变化率、绝缘空气烘箱老化前后断裂伸长率变化率
18 | 邢台市 | 新河县 | 交联聚乙烯绝缘聚氯乙烯护套电力电缆 | / | YJLV-0.6/1 3×10 | 河北银鸽线缆有限公司 | 河北银鸽线缆有限公司 | 不合格 | 护套最薄点厚度
19 | 廊坊市 | 文安县 | -(聚氯乙烯绝缘聚氯乙烯护套电力电缆) | / | VLV-0.6/1 3×35+1×16 | 悟久电线电缆有限公司 | 悟久电线电缆有限公司 | 不合格 | 标志间距离
二、水泥
序号 | 行政区划 |  | 样品名称 | 标称 商标 | 规格型号 | 受检（样品采集）单位 | 标称生产单位 | 判定 结果 | 不合格项目
| 市 | 县区
20 | 石家庄市 | 灵寿县 | 矿渣硅酸盐水泥 | 燕凤 | P·S·A 32.5 | 灵寿县硕丰新能源有限公司 | 灵寿县硕丰新能源有限公司 | 不合格 | 组分
21 | 石家庄市 | 新乐市 | 砌筑水泥 | 鑫淼 | M 32.5 | 石家庄市远东建材厂 | 石家庄市远东建材厂 | 不合格 | 氯离子
22 | 唐山市 | 玉田县 | 普通硅酸盐水泥 | 皇苑 | P·O 42.5 | 玉田县冀玉水泥有限公司 | 玉田县冀玉水泥有限公司 | 不合格 | 组分
23 | 廊坊市 | 永清县 | 复合硅酸盐水泥 | 曲寨 | P·C 42.5R | 廊坊曲寨水泥有限公司 | 廊坊曲寨水泥有限公司 | 不合格 | 组分、氯离子
三、细木工板
序号 | 行政区划 |  | 样品名称 | 标称 商标 | 规格型号 | 受检（样品采集）单位 | 标称生产单位 | 判定 结果 | 不合格项目
| 市 | 县区
24 | 石家庄市 | 新乐市 | 细木工板 | / | 1220×2440×18(mm) | 新乐市恒元木业有限公司 | 新乐市恒元木业有限公司 | 不合格 | 浸渍剥离性能
25 | 廊坊市 | 文安县 | 细木工板 | / | 1220×2440×17.5(mm) E1 | 文安县嘉沐木业有限公司 | 文安县嘉沐木业有限公司 | 不合格 | 浸渍剥离性能
四、化肥
序号 | 行政区划 |  | 样品名称 | 标称 商标 | 规格型号 | 受检（样品采集）单位 | 标称生产单位 | 判定 结果 | 不合格项目
| 市 | 县区
26 | 石家庄市 | 栾城区 | 掺混肥料 | / | 40kg N-P2O5-K2O 20-5-5 总养分≥30% 含氯(高氯) | 河北冶诺生物科技有限公司 | 河北冶诺生物科技有限公司 | 不合格 | 总养分(N+P2O5+K2O)、包装标识
27 | 邢台市 | 隆尧县 | 掺混肥料 | 冀粮宝 | 20-18-5 总养分≥43% 50kg 含氯(高氯) | 河北粮新肥业有限公司 | 河北粮新肥业有限公司 | 不合格 | 总铊
28 | 衡水市 | 阜城县 | 掺混肥料 | / | 30-6-9 总养分≥45% 含氯(低氯)40kg | 阜城众力农业服务有限公司 | 阜城众力农业服务有限公司 | 不合格 | 总氮(N)
29 | 张家口市 | 万全区 | 控释掺混肥料 | / | 40kg 28-10-7 总养分≥45% 含氯(中氯)控释氮≥10% | 河北田犇生物科技有限公司 | 河北田犇生物科技有限公司 | 不合格 | 控释养分28d的累积养分释放率,包装标识
30 | 衡水市 | 武邑县 | 控释掺混肥料 | / | 35-5-10 总养分≥50% 含氯(低氯)控释氮≥16% 40kg | 衡水粒粒满农业科技有限公司 | 衡水粒粒满农业科技有限公司 | 不合格 | 控释养分28d的累积养分释放率
31 | 衡水市 | 景县 | 控释掺混肥料 | / | 28-14-10 总养分≥52% 含氯(低氯)控释氮≥18% 40kg/袋 | 丰必得河北农业科技有限公司 | 丰必得河北农业科技有限公司 | 不合格 | 控释养分量,控释养分28d的累积养分释放率
32 | 衡水市 | 深州市 | 控释掺混肥料 | / | 30-7-8 总养分≥45% 含氯(中氯)控释氮≥12% 40kg/袋 | 深州市盛晟肥料农业综合服务中心(个体工商户) | 深州市盛晟肥料农业综合服务中心(个体工商户) | 不合格 | 控释养分28d的累积养分释放率
33 | 邯郸市 | 大名县 | 掺混肥料 | 万粮沃 | 22-22-6 总养分≥50% 40kg 含氯(低氯) 锌≥0.02% 硼≥0.02% | 河北省农选生态农业有限公司 | 河北省农选生态农业有限公司 | 不合格 | 单一微量元素(以单质计)(硼含量)
五、家用瓶装液化石油气调压器
序号 | 行政区划 |  | 样品名称 | 标称 商标 | 规格型号 | 受检（样品采集）单位 | 标称生产单位 | 判定 结果 | 不合格项目
| 市 | 县区
34 | 衡水市 | 枣强县 | 瓶装液化石油气调压器 | 圣厨 | JYT0.6L | 衡水炎控阀门有限公司 | 衡水炎控阀门有限公司 | 不合格 | 调压静特性(曲线)
35 | 衡水市 | 枣强县 | 瓶装液化石油气调压器 | 俏光 | JYT0.6L-A2 | 河北卓阳燃气设备有限公司 | 河北卓阳燃气设备有限公司 | 不合格 | 调压静特性(曲线)、连接接头机械强度(拉伸强度试验)、材料(膜片试样耐液化石油气性能)
36 | 衡水市 | 枣强县 | 瓶装液化石油气调压器 | / | JYT0.6L-A | 枣强县亮厨阀门厂 | 枣强县亮厨阀门厂 | 不合格 | 结构(调压器的接头组件软管连接接头外径)、气密性(进口侧充入1.76MPa的空气)、调压静特性(曲线)、连接接头机械强度(试验后,气密性进口侧充入1.76MPa的空气)
六、成品油
序号 | 行政区划 |  | 样品名称 | 标称 商标 | 规格型号 | 受检（样品采集）单位 | 标称生产单位 | 判定 结果 | 不合格项目
| 市 | 县区
37 | 邯郸市 | 临漳县 | 车用乙醇汽油(E10) | / | 92号 | 临漳县邺城加油加气站 | / | 不合格 | 其他有机含氧化合物含量(质量分数)
38 | 邢台市 | 清河县 | 车用乙醇汽油 | / | 92号 | 清河县武松加油站 | / | 不合格 | 硫含量、苯含量(体积分数)
39 | 沧州市 | 运河区 | 车用乙醇汽油(E10) | / | 92号 | 沧州市建新石油有限公司 | / | 不合格 | 乙醇含量(体积分数)、其他有机含氧化合物含量(质量分数)